## 管道焊接工作记录
SH/T 3503-J415-1 |  | 管道焊接工作记录 Piping Welding Record | [5 empty] | 工程名称：巴斯夫（广东）一体化项目专用化学品二区
Project Name:
单位工程名称：中国化学工程第七建设有限公司
Unit Name：
管道编号/单线号 Piping No./Line No | 焊口编号 Weld No. | 焊接形式 Weld Type. | 焊工代号 Welder's Stamp No. | 规格mm Specification mm | 材质 Material | 焊接位置 Welding Position | 焊接方法 Welding Process | 焊材牌号 Welding Material Designation | 实际预热温度℃ Actual Preheating Temperature ℃ | 焊接日期 Welding Date | 无损检查报告 NDE Report.
134-3005.010 | S10 |  | W7031 | Φ508×5.54 | A312-TP304/304L | 6G | GTAW |  |  | 2024-04-14
134-3005.010 | S10 |  | W7031 | Φ508×5.54 | A312-TP304/304L | 6G | GTAW |  |  | 2024-04-14
134-3005.010 | S10 |  | W7031 | Φ508×5.54 | A312-TP304/304L | 6G | GTAW |  |  | 2024-04-14
134-3005.010 | S10 |  | W7031 | Φ508×5.54 | A312-TP304/304L | 6G | GTAW |  |  | 2024-04-14
134-3005.010 | S10 |  | W7031 | Φ508×5.54 | A312-TP304/304L | 6G | GTAW |  |  | 2024-04-14
134-3005.010 | S10 |  | W7031 | Φ508×5.54 | A312-TP304/304L | 6G | GTAW |  |  | 2024-04-14
134-3005.010 | S10 |  | W7031 | Φ508×5.54 | A312-TP304/304L | 6G | GTAW |  |  | 2024-04-14
134-3005.010 | S10 |  | W7031 | Φ508×5.54 | A312-TP304/304L | 6G | GTAW |  |  | 2024-04-14
134-3005.010 | S10 |  | W7031 | Φ508×5.54 | A312-TP304/304L | 6G | GTAW |  |  | 2024-04-14
134-3005.010 | S10 |  | W7031 | Φ508×5.54 | A312-TP304/304L | 6G | GTAW |  |  | 2024-04-14
建设/监理单位 |  |  | 总承包单位 General Contractor |  |  |  |  | 施工单位 Construction Contractor
专业工程师 Discipline Engineer: |  |  | 专业工程师 Discipline Engineer: |  |  |  |  | 记录人 ： Record Prepared by:
质量检查员： Quality Inspector:
焊接责任工程师： Welding Engineer:
日期Date： 年 月 日 |  |  | 日期Date： 年 月 日 |  |  |  |  | 日期Date： 年 月 日