## 检测记录打印
YA-BK-107.2-2019
宁波甬安检测技术有限公司
射 线 检 测 记 录
工程编号 |  |  |  | 指导书编号 |  |  | 记录编号 |  |  | 共 | 1 | 页 第 | 1 | 页
委托单位 |  | 化工区分公司 |  |  | 施工单位 | 镇海石化建安工程股份有限公司 |  |  | 委托日期 | 2025-4-15 0:00:00
工程名称 |  | 恒河材料科技股份有限公司碳九分离系统优化改造项目 |  |  | 施工号 | 25842-0218 |  |  | 委托人 | 王焜
工件信息 | 工件编号 | R2001B |  | 工件名称 | 一聚反应器 |  |  |  | 工件类型 | □容器□管道□试件√压力
| 工件材质 | 20#/20# |  | 坡口型式 | V | 检测比例 | 100% | 焊接方法
| 热处理状况 | □消应力 □ | 检测时机 | 焊后 | 表面状况 | 机械打磨 | 检测地点 | □厂房 □现场 □曝光室
器材 | 射线种类 | □X □Y | 仪器型号和编号 |  |  |  | 焦点尺寸 | □0.6□2.0□3.0□5.5
| 胶片型号/分类 | Agfa C7、C5类□/Agfa C4、C4类□ |  |  | 增感方式 | Pb(□0.03/0.1,□0.1/□0.1) |  |  | 像质计 | □ FE JB □专用FE
检测技术参数 | 标准、合格等级 | NB/T 47013.2-2015,Ⅱ |  | 检测技术等级 | AB | 透照技术 | □单片，□双片 |  | 透照方式 | □SD □SS □FZ
| 曝光参数 | KV |  | mA×mi |  | Ci×min | 焦距 F | mm | 有效长度
| 显定影配方 | 手工配方 | 暗室处理方式 | □自动□手工 |  | 显定影参数 | ℃,显 min,定 min |  | 检测区域 | 焊缝及两侧各5mm
| 底片黑度 | □1.5~4.5/□2.0~4.5 |  | 观片技术 | □单片，□双片 |  | 无用射线防护 | □背散射防护，□滤光板防护，□侧散射防护
其它说明
序号 | 焊缝编号 | 检件规格 | 焊工号 | 底片编号 | 返修次数 | 灵敏度值 | 缺陷性质 | 缺陷定量 | 超标缺陷部位 | 评定结果 |  | 备注
3 | B02 | 168.3x10.97 | KI71,KI71 | A
4 | B02 | 168.3x10.97 | KI71,KI71 | B
2 | B02 | 168.3x10.97 | KI71,KI71 | C
6 | B02 | 168.3x10.97 | KI71,KI71 | D
5 | B02 | 168.3x10.97 | KI71,KI71 | E
1 | B02 | 168.3x10.97 | KI71,KI71 | F
复核: |  | 评片： |  | 冲洗： |  | 摄片： |  | 日期： |  | 摄片张数:
说明：1.透照方式：Z-纵缝透照、FW-环缝外透、FN-环缝内透、FZ-环缝中心透照、SD-双壁单影、SS-双壁双影；2.缺陷性质：A-裂纹、B-未熔合、C-未焊透、D-条形缺陷、E-圆形缺陷、F-深孔、G-内凹、H-咬边。3.缺陷定量：条状缺陷1条长度5mm记为L=5，条状缺陷3条最大长度8mm记为L=8×3，圆形缺陷6点记为d=6，大于1/2壁厚的圆形缺陷和深孔记为ΦX
YA-BK-110-2019
宁波甬安检测技术有限公司
磁 粉 检 测 记 录
工程编号 |  |  |  | 指导书编号 | YA-TYGY-MT- |  | 记录编号 |  | 共1页 第1页
委托单位 |  | 化工区分公司 |  | 施工单位 | 镇海石化建安工程股份有限公司 |  | 委托日期 | 2025-4-15 0:00:00
工程名称 |  | 镇海石化建安工程有限公司无损检测 |  | 施工号 | 25842-0218 |  | 委托人 | 王焜
工件信息 | 焊缝编号 |  | D01 | 工件名称 | 一聚反应器
| 工件类型 |  | □管道□容器 | 工件材质 | Q345R/Q345R |  | 热处理状况 | □消应力□
| 检测时机 |  | □焊后 □机加工后□ | 表面状况 | □机械打磨 □光洁 |  | 检测比例 | 100%
| 检测地点 |  | □实验室□厂房□现场 | 检测区域 | □焊缝两侧+10mm □
器材 | 仪器型号 |  | □MP-A3□MY-2□CDX-Ⅲ | 仪器编号 | □743-006□0213□0486 |  | 提升力 | □≥45N□≥118N
| 灵敏度试片 |  | □A1:30/100□ | 磁粉型号/批号 |  |  | 运载介质 | □水□机油□
| 磁悬液浓度/粒度 |  | □1.2-2.4mL/100mL□ | 照度计型号/编号 | □DSE-200E/L□ |  | 黑光灯型号/编号 | □Z-125W□SB-100P/F
检测技术 | 检测标准 |  | NB/T47013-2015 | 合格等级 | Ⅰ |  | 磁化方法 | □连续磁轭法□
| 磁化方向 |  | □纵向□周向□复合磁化 | 磁化电流/电流值 | □交流电/ |  | 磁极间距 | □75~200mm□
| L/D值 |  |  | 线圈安匝数 |  |  | 磁粉施加 | □喷□洒□
| 磁化时间 |  | □1-3s□ | 观察条件 | 表面光照度 lx |  | 观察方式 | 目视
序号 | 检件编号/部位名称 |  | 检件规格 | 焊工号 | 缺陷性质 | 缺陷位置 | 缺陷尺寸 | 质量等级 | 备注
1 | D01 | 168/300x16
□经复验，检测灵敏度符合标准要求。
检测部位见无损检测部位示意图
|  | 检测： |  | 复核： |  |  | 日期：
YA-BK-108-2019
宁波甬安检测技术有限公司
超 声 波 检 测 记 录
工程编号 |  |  |  | 指导书编号 | YA-TYGY-MT- |  | 记录编号 |  | 共1页 第1页
委托单位 |  | 化工区分公司 |  | 施工单位 | 镇海石化建安工程股份有限公司 |  | 委托日期 | 2025-4-15 0:00:00
工程名称 |  | 镇海石化建安工程有限公司无损检测 |  | 施工号 |  | 25842-0218 | 委托人 | 王焜
工件信息 | 焊缝编号 |  | D02 |  | 工件名称 | 一聚反应器 |  | 工件类型 | □容器 □管道 √压力
| 工件材质 |  | Q345R/Q345R |  | 坡口型式 | □V型 □U型 □X型 |  | 焊接方法
| 热处理状况 |  | □消应力 □ |  | 检测时机 | □焊后 □ |  | 表面状态 | □光洁 □机械打磨
| 检测比例 |  | 100% |  | 检测地点 | □实验室□厂房□现场
器材 | 仪器型号/编号 |  | □HS610系列 □ |  | 探头型号 |  |  | 探头实测值
| 试块型号 |  |  |  | 耦合剂 | □水 □机油 □化学浆糊
检测技术参数 | 检测标准 |  | NB/T 47013.3-2015 |  | 合格等级 | Ⅰ |  | 检测技术等级 | □B级□C级
| 检测方法 |  | □横波一次反射法 □ |  | 检测面 |  |  | 检测区域 | □焊缝宽度+两侧各10mm □
| 扫查方式 |  | □锯齿扫查 □斜平行扫查 □ |  | 探头移动范围 | □1.25P □0.75P □ |  | 耦合补偿
| 检测灵敏度 | [6 empty] | 其它说明
序号 | 检件编号/部位名称 |  | 检件规格(mm×mm) | 焊工号 | 检测长度(mm) | 峰值波幅(dB) | 缺陷位置 （mm） | 缺陷深度（mm） | 缺陷定量Φ/L/S/%/Δ | 质量等级 |  |  | 备注
| D02 |  | 168/300x16
说明：缺陷定量中Φ-缺陷直径、L-缺陷长度、S-缺陷面积、%-1m2范围内缺陷面积比、Δ-底波降低量
检测部位见无损检测部位示意图。
□检测结束后，经复验，检测时基线和灵敏度未超出标准允许变化。
检测： |  |  |  |  | 复核： |  |  | 日期：
YA-BK-107.2-2019
宁波甬安检测技术有限公司
射 线 检 测 记 录
工程编号 |  |  |  | 指导书编号 |  |  | 记录编号 |  |  | 共 | 1 | 页 第 | 1 | 页
委托单位 |  | 化工区分公司 |  |  | 施工单位 | 镇海石化建安工程股份有限公司 |  |  | 委托日期 | 2025-4-15 0:00:00
工程名称 |  | 恒河材料科技股份有限公司碳九分离系统优化改造项目 |  |  | 施工号 | 25842-0218 |  |  | 委托人 | 王焜
工件信息 | 工件编号 | R2001B |  | 工件名称 | 一聚反应器 |  |  |  | 工件类型 | □容器□管道□试件√压力
| 工件材质 | 20#/20# |  | 坡口型式 | V | 检测比例 | 100% | 焊接方法
| 热处理状况 | □消应力 □ | 检测时机 | 焊后 | 表面状况 | 机械打磨 | 检测地点 | □厂房 □现场 □曝光室
器材 | 射线种类 | □X □Y | 仪器型号和编号 |  |  |  | 焦点尺寸 | □0.6□2.0□3.0□5.5
| 胶片型号/分类 | Agfa C7、C5类□/Agfa C4、C4类□ |  |  | 增感方式 | Pb(□0.03/0.1,□0.1/□0.1) |  |  | 像质计 | □ FE JB □专用FE
检测技术参数 | 标准、合格等级 | NB/T 47013.2-2015,Ⅱ |  | 检测技术等级 | AB | 透照技术 | □单片，□双片 |  | 透照方式 | □SD □SS □FZ
| 曝光参数 | KV |  | mA×mi |  | Ci×min | 焦距 F | mm | 有效长度
| 显定影配方 | 手工配方 | 暗室处理方式 | □自动□手工 |  | 显定影参数 | ℃,显 min,定 min |  | 检测区域 | 焊缝及两侧各5mm
| 底片黑度 | □1.5~4.5/□2.0~4.5 |  | 观片技术 | □单片，□双片 |  | 无用射线防护 | □背散射防护，□滤光板防护，□侧散射防护
其它说明
序号 | 焊缝编号 | 检件规格 | 焊工号 | 底片编号 | 返修次数 | 灵敏度值 | 缺陷性质 | 缺陷定量 | 超标缺陷部位 | 评定结果 |  | 备注
1 | B01 | 168.3x10.97 | KI71,KI71 | A
3 | B01 | 168.3x10.97 | KI71,KI71 | B
6 | B01 | 168.3x10.97 | KI71,KI71 | C
5 | B01 | 168.3x10.97 | KI71,KI71 | D
4 | B01 | 168.3x10.97 | KI71,KI71 | E
2 | B01 | 168.3x10.97 | KI71,KI71 | F
复核: |  | 评片： |  | 冲洗： |  | 摄片： |  | 日期： |  | 摄片张数:
说明：1.透照方式：Z-纵缝透照、FW-环缝外透、FN-环缝内透、FZ-环缝中心透照、SD-双壁单影、SS-双壁双影；2.缺陷性质：A-裂纹、B-未熔合、C-未焊透、D-条形缺陷、E-圆形缺陷、F-深孔、G-内凹、H-咬边。3.缺陷定量：条状缺陷1条长度5mm记为L=5，条状缺陷3条最大长度8mm记为L=8×3，圆形缺陷6点记为d=6，大于1/2壁厚的圆形缺陷和深孔记为ΦX
YA-BK-108-2019
宁波甬安检测技术有限公司
超 声 波 检 测 记 录
工程编号 |  |  |  | 指导书编号 | YA-TYGY-MT- |  | 记录编号 |  | 共1页 第1页
委托单位 |  | 化工区分公司 |  | 施工单位 | 镇海石化建安工程股份有限公司 |  | 委托日期 | 2025-4-15 0:00:00
工程名称 |  | 镇海石化建安工程有限公司无损检测 |  | 施工号 |  | 25842-0218 | 委托人 | 王焜
工件信息 | 焊缝编号 |  | D01 |  | 工件名称 | 一聚反应器 |  | 工件类型 | □容器 □管道 √压力
| 工件材质 |  | Q345R/Q345R |  | 坡口型式 | □V型 □U型 □X型 |  | 焊接方法
| 热处理状况 |  | □消应力 □ |  | 检测时机 | □焊后 □ |  | 表面状态 | □光洁 □机械打磨
| 检测比例 |  | 100% |  | 检测地点 | □实验室□厂房□现场
器材 | 仪器型号/编号 |  | □HS610系列 □ |  | 探头型号 |  |  | 探头实测值
| 试块型号 |  |  |  | 耦合剂 | □水 □机油 □化学浆糊
检测技术参数 | 检测标准 |  | NB/T 47013.3-2015 |  | 合格等级 | Ⅰ |  | 检测技术等级 | □B级□C级
| 检测方法 |  | □横波一次反射法 □ |  | 检测面 |  |  | 检测区域 | □焊缝宽度+两侧各10mm □
| 扫查方式 |  | □锯齿扫查 □斜平行扫查 □ |  | 探头移动范围 | □1.25P □0.75P □ |  | 耦合补偿
| 检测灵敏度 | [6 empty] | 其它说明
序号 | 检件编号/部位名称 |  | 检件规格(mm×mm) | 焊工号 | 检测长度(mm) | 峰值波幅(dB) | 缺陷位置 （mm） | 缺陷深度（mm） | 缺陷定量Φ/L/S/%/Δ | 质量等级 |  |  | 备注
| D01 |  | 168/300x16
说明：缺陷定量中Φ-缺陷直径、L-缺陷长度、S-缺陷面积、%-1m2范围内缺陷面积比、Δ-底波降低量
检测部位见无损检测部位示意图。
□检测结束后，经复验，检测时基线和灵敏度未超出标准允许变化。
检测： |  |  |  |  | 复核： |  |  | 日期：
YA-BK-110-2019
宁波甬安检测技术有限公司
磁 粉 检 测 记 录
工程编号 |  |  |  | 指导书编号 | YA-TYGY-MT- |  | 记录编号 |  | 共1页 第1页
委托单位 |  | 化工区分公司 |  | 施工单位 | 镇海石化建安工程股份有限公司 |  | 委托日期 | 2025-4-15 0:00:00
工程名称 |  | 镇海石化建安工程有限公司无损检测 |  | 施工号 | 25842-0218 |  | 委托人 | 王焜
工件信息 | 焊缝编号 |  | D02 | 工件名称 | 一聚反应器
| 工件类型 |  | □管道□容器 | 工件材质 | Q345R/Q345R |  | 热处理状况 | □消应力□
| 检测时机 |  | □焊后 □机加工后□ | 表面状况 | □机械打磨 □光洁 |  | 检测比例 | 100%
| 检测地点 |  | □实验室□厂房□现场 | 检测区域 | □焊缝两侧+10mm □
器材 | 仪器型号 |  | □MP-A3□MY-2□CDX-Ⅲ | 仪器编号 | □743-006□0213□0486 |  | 提升力 | □≥45N□≥118N
| 灵敏度试片 |  | □A1:30/100□ | 磁粉型号/批号 |  |  | 运载介质 | □水□机油□
| 磁悬液浓度/粒度 |  | □1.2-2.4mL/100mL□ | 照度计型号/编号 | □DSE-200E/L□ |  | 黑光灯型号/编号 | □Z-125W□SB-100P/F
检测技术 | 检测标准 |  | NB/T47013-2015 | 合格等级 | Ⅰ |  | 磁化方法 | □连续磁轭法□
| 磁化方向 |  | □纵向□周向□复合磁化 | 磁化电流/电流值 | □交流电/ |  | 磁极间距 | □75~200mm□
| L/D值 |  |  | 线圈安匝数 |  |  | 磁粉施加 | □喷□洒□
| 磁化时间 |  | □1-3s□ | 观察条件 | 表面光照度 lx |  | 观察方式 | 目视
序号 | 检件编号/部位名称 |  | 检件规格 | 焊工号 | 缺陷性质 | 缺陷位置 | 缺陷尺寸 | 质量等级 | 备注
1 | D02 | 168/300x16
□经复验，检测灵敏度符合标准要求。
检测部位见无损检测部位示意图
|  | 检测： |  | 复核： |  |  | 日期：